## KT-Konstrukce na terénu
SKLADBY KONSTRUKCÍ
KT |  | skladby konstrukcí na terénu
P |  | skladby podlah
PD |  | skladby podhledů
S |  | skladby střech
W |  | skladby zdí
KONSTRUKCE NA TERÉNU
Ozn. |  | Název |  | Tloušťka
KT1 |  | konstrukce na terénu
| - | SKLADBA PODLAHY
| - | ŽB základová deska (dle požad. Stavebně konstrukčního řešení) |  | 250 | mm
| - | pas z SBS modifikovaného asfaltu s nosnou vložkou z polyesterové |  | 4 | mm
rohože ref. ELASTEK 40 SPECIAL MINERAL
| - | pás z SBS modifikovaného asfaltu s nosnou vložkou ze skleněné |  | 4 | mm
tkaniny ref. GLASTEK 40 SPECIAL MINERAL
| - | penetrační nátěr ref. DEKPRIMER
| - | podkladní beton (dle požadavků Stavebně konstrukčního řešení) |  | 100 | mm
| - | štěrkodrť (upravena dle požad. Stavebně konstrukčního řešení) |  | 200 | mm
| - | zemní pláň (upravena dle požad. Stavebně konstrukčního řešení)
|  |  | ∑ | 558 | mm
KT2 |  | konstrukce na terénu
| - | SKLADBA PODLAHY
| - | vláknobetonová základová deska (dle požad. Stavebně konstrukčního řešení) |  | 250 | mm
| - | pas z SBS modifikovaného asfaltu s nosnou vložkou z polyesterové |  | 4 | mm
rohože ref. ELASTEK 40 SPECIAL MINERAL
| - | pás z SBS modifikovaného asfaltu s nosnou vložkou ze skleněné |  | 4 | mm
tkaniny ref. GLASTEK 40 SPECIAL MINERAL
| - | penetrační nátěr ref. DEKPRIMER
| - | podkladní beton (dle požadavků Stavebně konstrukčního řešení) |  | 100 | mm
| - | štěrkodrť (upravena dle požad. Stavebně konstrukčního řešení) |  | 200 | mm
| - | zemní pláň (upravena dle požad. Stavebně konstrukčního řešení)
|  |  | ∑ | 558 | mm
KT3 |  | konstrukce na terénu
| - | SKLADBA PODLAHY
| - | ŽB základová deska (dle požad. Stavebně konstrukčního řešení) |  | 250 | mm
| - | extrudovaný polystyren XPS ref.Floormate 500A (ʎ=0,038 W/m.K) |  | 100 | mm
| - | pas z SBS modifikovaného asfaltu s nosnou vložkou z polyesterové |  | 4 | mm
rohože ref. ELASTEK 40 SPECIAL MINERAL
| - | pás z SBS modifikovaného asfaltu s nosnou vložkou ze skleněné |  | 4 | mm
tkaniny ref. GLASTEK 40 SPECIAL MINERAL
| - | penetrační nátěr ref. DEKPRIMER
| - | podkladní beton (dle požadavků Stavebně konstrukčního řešení) |  | 100 | mm
| - | štěrkodrť (upravena dle požad. Stavebně konstrukčního řešení) |  | 200 | mm
| - | zemní pláň (upravena dle požad. Stavebně konstrukčního řešení)
|  |  | ∑ | 658 | mm
KT4 |  | konstrukce na terénu obj. 7,8
| - | SKLADBA PODLAHY
| - | vláknobetonová základová deska (dle požad. Stavebně konstrukčního řešení) |  | 200 | mm
| - | pas z SBS modifikovaného asfaltu s nosnou vložkou z polyesterové |  | 4 | mm
rohože ref. ELASTEK 40 SPECIAL MINERAL
| - | pás z SBS modifikovaného asfaltu s nosnou vložkou ze skleněné |  | 4 | mm
tkaniny ref. GLASTEK 40 SPECIAL MINERAL
| - | penetrační nátěr ref. DEKPRIMER
| - | podkladní beton (dle požadavků Stavebně konstrukčního řešení) |  | 100 | mm
| - | štěrkodrť (upravena dle požad. Stavebně konstrukčního řešení) |  | 200 | mm
| - | zemní pláň (upravena dle požad. Stavebně konstrukčního řešení)
|  |  | ∑ | 508 | mm
KT5 |  | konstrukce na terénu obj. 9
| - | SKLADBA PODLAHY
| - | vláknobetonová základová deska (dle požad. Stavebně konstrukčního řešení) |  | 150 | mm
| - | pas z SBS modifikovaného asfaltu s nosnou vložkou z polyesterové |  | 4 | mm
rohože ref. ELASTEK 40 SPECIAL MINERAL
| - | pás z SBS modifikovaného asfaltu s nosnou vložkou ze skleněné |  | 4 | mm
tkaniny ref. GLASTEK 40 SPECIAL MINERAL
| - | penetrační nátěr ref. DEKPRIMER
| - | podkladní beton (dle požadavků Stavebně konstrukčního řešení) |  | 100 | mm
| - | štěrkodrť (upravena dle požad. Stavebně konstrukčního řešení) |  | 200 | mm
| - | zemní pláň (upravena dle požad. Stavebně konstrukčního řešení)
|  |  | ∑ | 458 | mm

## P-Podlahy
PODLAHY
Ozn. |  | Název |  | Tloušťka
P1 |  | Keramická dlažba v mokrých provozech (3 kN/m2)
| - | keramická dlažba vč. soklu |  | 10 | mm
| - | flexibilní lepidlo |  | 2 | mm
| - | hydroizolační stěrka na akrylátové bázi |  | 3 | mm
| - | litý cementový potěr ref. CEMFLOW |  | 65 | mm
(provedení potěru se bude řídit technickými požadavky výrobce)
| - | separační PE fólie
| - | tepelná izolace ref. Isover 150 (ʎ=0,035 W/m.K) |  | 160 | mm
| - | KT1-konstrukce na terénu
|  |  | ∑ | 240 | mm
P2 |  | Keramická dlažba v suchých provozech (5 kN/m2)
| - | keramická dlažba vč. soklu |  | 10 | mm
| - | flexibilní lepidlo |  | 2 | mm
| - | litý cementový potěr ref. CEMFLOW |  | 68 | mm
(provedení potěru se bude řídit technickými požadavky výrobce)
| - | separační PE fólie
| - | extrudovaný polystyren XPS ref.Floormate 500A (ʎ=0,038 W/m.K) |  | 160 | mm
| - | KT1-konstrukce na terénu
|  |  | ∑ | 240 | mm
P2a |  | Keramická dlažba v suchých provozech (5 kN/m2)
| - | čistící zóna - L nerez profil + samonivelační stěrka + rohož |  | 25 | mm
| - | litý cementový potěr ref. CEMFLOW |  | 55 | mm
(provedení potěru se bude řídit technickými požadavky výrobce)
| - | separační PE fólie
| - | extrudovaný polystyren XPS ref.Floormate 500A (ʎ=0,038 W/m.K) |  | 160 | mm
| - | KT1-konstrukce na terénu
|  |  | ∑ | 240 | mm
P3 |  | Keramická dlažba v mokrých provozech (8 kN/m2)
| - | keramická dlažba vč. soklu |  | 10 | mm
| - | flexibilní lepidlo |  | 2 | mm
| - | hydroizolační stěrka na akrylátové bázi |  | 3 | mm
| - | transportbeton pro železobetonové průmyslové podlahy s |  | 85 | mm
rozptýlenou výztuží ref. FLOORCRETE
(provedení potěru se bude řídit technickými požadavky výrobce)
| - | separační PE fólie
| - | extrudovaný polystyren XPS ref.Floormate 500A (ʎ=0,038 W/m.K) |  | 140 | mm
| - | KT1-konstrukce na terénu
|  |  | ∑ | 240 | mm
P4 |  | Povlaková krytina (3 kN/m2)
| - | povlaková krytina (zátěžový vinyl) |  | 6 | mm
| - | lepidlo |  | 1 | mm
| - | litý cementový potěr ref. CEMFLOW |  | 73 | mm
(provedení potěru se bude řídit technickými požadavky výrobce)
| - | separační PE fólie
| - | tepelná izolace ref. Isover 150 (ʎ=0,035 W/m.K) |  | 160 | mm
| - | KT1-konstrukce na terénu
|  |  | ∑ | 240 | mm
P5 |  | Povlaková krytina (6 kN/m2)
| - | povlaková krytina (zátěžový vinyl) |  | 6 | mm
| - | lepidlo |  | 1 | mm
| - | transportbeton pro železobetonové průmyslové podlahy s |  | 93 | mm
rozptýlenou výztuží ref. FLOORCRETE
(provedení potěru se bude řídit technickými požadavky výrobce)
| - | separační PE fólie
| - | extrudovaný polystyren XPS ref.Floormate 500A (ʎ=0,038 W/m.K) |  | 140 | mm
| - | KT1-konstrukce na terénu
|  |  | ∑ | 240 | mm
P6 |  | Litá stěrka na bázi cementu (5-15 kN/m2)
| - | litá stěrka na bázi cementu |  | 5 | mm
| - | transportbeton pro železobetonové průmyslové podlahy s |  | 95 | mm
rozptýlenou výztuží ref. FLOORCRETE
(provedení potěru se bude řídit technickými požadavky výrobce)
| - | separační PE fólie
| - | extrudovaný polystyren XPS ref.Floormate 500A (ʎ=0,038 W/m.K) |  | 140 | mm
| - | KT1-konstrukce na terénu
|  |  | ∑ | 240 | mm
P6a |  | Litá stěrka na bázi cementu (5-15 kN/m2)
| - | nátěr odolný vůči ropným látkám
| - | litá stěrka na bázi cementu |  | 5 | mm
| - | transportbeton pro železobetonové průmyslové podlahy s |  | 95 | mm
rozptýlenou výztuží ref. FLOORCRETE
(provedení potěru se bude řídit technickými požadavky výrobce)
| - | separační PE fólie
| - | extrudovaný polystyren XPS ref.Floormate 500A (ʎ=0,038 W/m.K) |  | 140 | mm
| - | KT1-konstrukce na terénu
|  |  | ∑ | 240 | mm
P6b |  | Litá stěrka na bázi cementu (5-15 kN/m2)
| - | nátěr odolný vůči ropným látkám s antistatickou úpravou
| - | litá stěrka na bázi cementu |  | 5 | mm
| - | transportbeton pro železobetonové průmyslové podlahy s |  | 95 | mm
rozptýlenou výztuží ref. FLOORCRETE
(provedení potěru se bude řídit technickými požadavky výrobce)
| - | separační PE fólie
| - | extrudovaný polystyren XPS ref.Floormate 500A (ʎ=0,038 W/m.K) |  | 140 | mm
| - | KT1-konstrukce na terénu
|  |  | ∑ | 240 | mm
P6c |  | Litá stěrka na bázi cementu (5-15 kN/m2)
| - | nátěr odolný vůči mycím chemikáliím
| - | litá stěrka na bázi cementu |  | 5 | mm
| - | transportbeton pro železobetonové průmyslové podlahy s |  | 95 | mm
rozptýlenou výztuží ref. FLOORCRETE
(provedení potěru se bude řídit technickými požadavky výrobce)
| - | separační PE fólie
| - | extrudovaný polystyren XPS ref.Floormate 500A (ʎ=0,038 W/m.K) |  | 140 | mm
| - | KT1-konstrukce na terénu
|  |  | ∑ | 240 | mm
P6d |  | Litá stěrka na bázi cementu (5-15 kN/m2)
| - | nátěr odolný vůči kyselinám a louhům
| - | litá stěrka na bázi cementu |  | 5 | mm
| - | transportbeton pro železobetonové průmyslové podlahy s |  | 95 | mm
rozptýlenou výztuží ref. FLOORCRETE
(provedení potěru se bude řídit technickými požadavky výrobce)
| - | separační PE fólie
| - | extrudovaný polystyren XPS ref.Floormate 500A (ʎ=0,038 W/m.K) |  | 140 | mm
| - | KT1-konstrukce na terénu
|  |  | ∑ | 240 | mm
P6.1 |  | Litá stěrka na bázi cementu (5-15 kN/m2)
| - | litá stěrka na bázi cementu |  | 5 | mm
| - | transportbeton pro železobetonové průmyslové podlahy s |  | 95 | mm
rozptýlenou výztuží ref. FLOORCRETE
(provedení potěru se bude řídit technickými požadavky výrobce)
| - | KT3-konstrukce na terénu
|  |  | ∑ | 100 | mm
P6.2 |  | Litá stěrka na bázi cementu (5-15 kN/m2)
| - | pochozí ocelový pororošt vč. nosné konstrukce
| - | vzduchová mezera
| - | nátěr odolný vůči mycím chemikáliím
| - | litá stěrka na bázi cementu |  | 5 | mm
| - | transportbeton pro železobetonové průmyslové podlahy s |  | 95 | mm
rozptýlenou výztuží ref. FLOORCRETE
(provedení potěru se bude řídit technickými požadavky výrobce)
| - | KT1-konstrukce na terénu
|  |  | ∑ | 100 | mm
P7 |  | PU stěrka (6 kN/m2)
| - | nátěr s antistatickou úpravou
| - | PU stěrka |  | 5 | mm
| - | transportbeton pro železobetonové průmyslové podlahy s |  | 95 | mm
rozptýlenou výztuží ref. FLOORCRETE
(provedení potěru se bude řídit technickými požadavky výrobce)
| - | separační PE fólie
| - | extrudovaný polystyren XPS ref.Floormate 500A (ʎ=0,038 W/m.K) |  | 140 | mm
| - | KT1-konstrukce na terénu
|  |  | ∑ | 240 | mm
P7a |  | Cementový potěr hlazený - odstavy mimo koleje
| - | nátěr odolný vůči soli
| - | cementový potěr hlazený |  | 50 | mm
| - | transportbeton pro železobetonové průmyslové podlahy s |  | 190 | mm
rozptýlenou výztuží ref. FLOORCRETE (C30/37 XF4)
(provedení potěru se bude řídit technickými požadavky výrobce)
| - | KT2-konstrukce na terénu
|  |  | ∑ | 240 | mm
P7b |  | Cementový potěr hlazený - odstavy mimo koleje
| - | nátěr odolný vůči soli
| - | cementový potěr hlazený |  | 50 | mm
| - | transportbeton pro železobetonové průmyslové podlahy s |  | 90 | mm
rozptýlenou výztuží ref. FLOORCRETE (C30/37 XF4)
(provedení potěru se bude řídit technickými požadavky výrobce)
| - | extrudovaný polystyren XPS ref.Floormate 500A (ʎ=0,038 W/m.K) |  | 100 | mm
| - | KT2-konstrukce na terénu
|  |  | ∑ | 240 | mm
P8 |  | Keramická dlažba v mokrých provozech (3 kN/m2)
| - | keramická dlažba vč. soklu |  | 10 | mm | 90
| - | flexibilní lepidlo |  | 2 | mm
| - | hydroizolační stěrka na akrylátové bázi |  | 3 | mm
| - | litý cementový potěr ref. CEMFLOW |  | 55 | mm
(provedení potěru se bude řídit technickými požadavky výrobce)
| - | separační PE fólie
| - | izolace kročejová ref. Isover T-P (max 5 KN/m2) |  | 20 | mm
| - | beton LC 20/22 D2,0 |  | 120 | mm
| - | trapézový plech SAT40/182 1,00 |  | 40 | mm
| - | nosná ocelová konstrukce stropu (viz. Stavebně konstruk. řešení)
|  |  | ∑ | 250 | mm
P9 |  | Keramická dlažba v suchých provozech (3 kN/m2)
| - | keramická dlažba vč. soklu |  | 10 | mm | 90
| - | flexibilní lepidlo |  | 2 | mm
| - | litý cementový potěr ref. CEMFLOW |  | 58 | mm
(provedení potěru se bude řídit technickými požadavky výrobce)
| - | separační PE fólie
| - | izolace kročejová ref. Isover T-P (max 5 KN/m2) |  | 20 | mm
| - | beton LC 20/22 D2,0 |  | 120 | mm
| - | trapézový plech SAT40/182 1,00 |  | 40 | mm
| - | nosná ocelová konstrukce stropu (viz. Stavebně konstruk. řešení)
|  |  | ∑ | 250 | mm
P10 |  | Povlaková krytina (3 a 5 kN/m2)
| - | povlaková krytina (zátěžový vinyl) |  | 6 | mm | 90
| - | lepidlo |  | 1 | mm
| - | litý cementový potěr ref. CEMFLOW |  | 63 | mm
(provedení potěru se bude řídit technickými požadavky výrobce)
| - | separační PE fólie
| - | izolace kročejová ref. Isover T-P (max 5 KN/m2) |  | 20 | mm
| - | beton LC 20/22 D2,0 |  | 120 | mm
| - | trapézový plech SAT40/182 1,00 |  | 40 | mm
| - | nosná ocelová konstrukce stropu (viz. Stavebně konstruk. řešení)
|  |  | ∑ | 250 | mm
P11 |  | Litá stěrka na bázi cementu (5 kN/m2)
| - | litá stěrka na bázi cementu |  | 2 | mm | 92
| - | transportbeton pro železobetonové průmyslové podlahy s |  | 80 | mm
rozptýlenou výztuží ref. FLOORCRETE
(provedení potěru se bude řídit technickými požadavky výrobce)
| - | separační PE fólie
| - | izolace kročejová z pěnového PE ref. Mirelon (2x5 mm) |  | 10 | mm
| - | beton LC 20/22 D2,0 |  | 120 | mm
| - | trapézový plech SAT40/182 1,00 |  | 40 | mm
| - | nosná ocelová konstrukce stropu (viz. Stavebně konstruk. řešení)
|  |  | ∑ | 252 | mm
P12 |  | Cementový potěr hlazený (6 kN/m2)
| - | nátěr s antistatickou úpravou |  |  |  | 90
| - | PU stěrka |  | 5 | mm
| - | transportbeton pro železobetonové průmyslové podlahy s |  | 85 | mm
rozptýlenou výztuží ref. FLOORCRETE
(provedení potěru se bude řídit technickými požadavky výrobce)
| - | separační PE fólie
| - | beton LC 20/22 D2,0 |  | 120 | mm
| - | trapézový plech SAT40/182 1,00 |  | 40 | mm
| - | nosná ocelová konstrukce stropu (viz. Stavebně konstruk. řešení)
|  |  | ∑ | 250 | mm
P13 |  | Mezipodesta schodiště a stupně (5 kN/m2) - mezi 1.NP a 2.NP
| - | keramická dlažba |  | 10 | mm | 40
| - | flexibilní lepidlo |  | 2
| - | betonová mazanina |  | 28
| - | ocelová vanička z pozink. plechu tl. 5 mm (výška 40 mm)
| - | nosná ocelová kce z UPN200
|  |  | ∑ | 40 | mm
P14 |  | Mezipodesta schodiště a stupně (5 kN/m2) - mezi 1.PP a 1.NP
| - | keramická dlažba |  | 10 | mm | 12
| - | flexibilní lepidlo |  | 2
| - | ŽB stupeň
|  |  | ∑ | 12 | mm

## PD-Podhledy
PODHLEDY
pozn.: |  | _technický předpis montáže dle vybraného systému (výrobce) předá dodavatel k odsouhlasení GP _budou předány veškeré technické listy jednotlivých vrstev ke zhodnocení faktorů difúzního odporu
Ozn. |  | Název
PD1 |  | Podhled omítka (1.PP)
| - | ŽB stropní konstrukce (viz. Stavebně konstrukční řešení)
| - | jednovrstvá vápenosádrová kletovaná omítka
| - | malba, dle TZ
PD2 |  | Podhled rastrový hliníkový
| - | ocelová stropní konstrukce (viz. Stavebně konstrukční řešení)
| - | skrytá hliníková zavěšená konstrukce
| - | hliníkové kazety 600x600 mm (barva dle architekta)
PD3 |  | Podhled z SDK
| - | ocelová stropní konstrukce (viz. Stavebně konstrukční řešení)
| - | skrytá pozinkovaná zavěšená konstrukce
| - | sádrokartonová deska RB 12,5 mm (kvalita povrchu Q2)
| - | malba, dle TZ

## S-Střechy
STŘECHY
pozn.: |  | _součástí dodávky a montáže jednotlivých souvrství je veškerý systémový doplňkový materiál, především pro vrstvy hydroizolační (např. koutové a rohové lišty systémové lemy prostupů TZB apod.)
Ozn. |  | Název |  | Tloušťka
S1 |  | Střešní plášť objektů č. 9,16,17,18,20,21 - Vegetační střecha
| - | předpěstovaný rozchodníkový koberec |  | 30 | mm
| - | extenzivní substrát ref. DEK (tl. 30-50 mm) |  | 50 | mm
| - | substrátové desky ref. Isover Flora (ʎ=0,037 W/m.K) |  | 50 | mm
| - | separační-filtrační geotextílie 120 g/m2 |  | 1
| - | kalíšková fólie DE25 (DE20) ref. ISOLA Platon |  | 23 | mm
| - | izolační-ochranná geotextílie 300 g/m2 ref. Filtek 300 |  | 1
| - | fólie PVC-P k přitížení do veget. střech ref. Dekplan 77 |  | 1.5 | mm
| - | ochranná geotextílie 300 g/m2 ref. Filtek 300 |  | 1
| - | desky z minerální vlny horní ref. Isover S (ʎ=0,039 W/m.K) |  | 120 | mm
| - | desky z minerální vlny spodní ref. Isover T (ʎ=0,038 W/m.K) |  | 100 | mm
| - | desky z minerální vlny spodní ref. Isover T (ʎ=0,038 W/m.K) |  | 100 | mm
| - | roznášecí deska OSB P+D |  | 25 | mm
| - | samolepící parozábrana z asf. modifik. pásu s Al vložkou |  | 0.4 | mm
a s nízkou požární zátěží ref. DACO-KSD-R
| - | asf. nátěr podkladu (vodou ředitelná emulze) ref. Dekprimer
| - | trapézový plech TR 85/280/0,88 |  | 85 | mm
| - | ocelová konstrukce ve spádu 3% (viz. Stavebně konstrukční řešení)
|  |  | ∑ | 587.9 | mm
S2 |  | Střešní plášť objektů č. 7,8,13,15,19 - Vegetační střecha
| - | předpěstovaný rozchodníkový koberec |  | 30 | mm
| - | extenzivní substrát ref. DEK (tl. 30-50 mm) |  | 50 | mm
| - | substrátové desky ref. Isover Flora (ʎ=0,037 W/m.K) |  | 50 | mm
| - | separační-filtrační geotextílie 120 g/m2 |  | 1
| - | kalíšková fólie DE25 (DE20) ref. ISOLA Platon |  | 23 | mm
| - | izolační-ochranná geotextílie 300 g/m2 ref. Filtek 300 |  | 1
| - | fólie PVC-P k přitížení do veget. střech ref. Dekplan 77 |  | 1.5 | mm
| - | ochranná geotextílie 300 g/m2 ref. Filtek 300 |  | 1
| - | desky z minerální vlny ref. Isover S (ʎ=0,039 W/m.K) |  | 60 | mm
| - | desky z minerální vlny ref. Isover LAM 50 (ʎ=0,041 W/m.K) |  | 180 | mm
| - | roznášecí deska OSB P+D |  | 25 | mm
| - | samolepící parozábrana z asf. modifik. pásu s Al vložkou |  | 0.4 | mm
a s nízkou požární zátěží ref. DACO-KSD-R
| - | asf. nátěr podkladu (vodou ředitelná emulze) ref. Dekprimer
| - | trapézový plech TR 85/280/0,88 |  | 85 | mm
| - | ocelová konstrukce ve spádu 3% (viz. Stavebně konstrukční řešení)
|  |  | ∑ | 507.9 | mm
S3 |  | Střešní plášť objektu č. 19 - Vegetační střecha
| - | předpěstovaný rozchodníkový koberec |  | 30 | mm
| - | extenzivní substrát ref. DEK (tl. 30-50 mm) |  | 50 | mm
| - | substrátové desky ref. Isover Flora (ʎ=0,037 W/m.K) |  | 50 | mm
| - | separační-filtrační geotextílie 120 g/m2 |  | 1
| - | kalíšková fólie DE25 (DE20) ref. ISOLA Platon |  | 23 | mm
| - | izolační-ochranná geotextílie 300 g/m2 ref. Filtek 300 |  | 1
| - | fólie PVC-P k přitížení do veget. střech ref. Dekplan 77 |  | 1.5 | mm
| - | ochranná geotextílie 300 g/m2 ref. Filtek 300 |  | 1
| - | desky z minerální vlny ref. Isover S (ʎ=0,039 W/m.K) |  | 60 | mm
| - | desky z minerální vlny ref. Isover LAM 50 (ʎ=0,041 W/m.K) |  | 180 | mm
| - | roznášecí deska OSB P+D |  | 25 | mm
| - | samolepící parozábrana z asf. modifik. pásu s Al vložkou |  | 0.4 | mm
a s nízkou požární zátěží ref. DACO-KSD-R
| - | asf. nátěr podkladu (vodou ředitelná emulze) ref. Dekprimer
| - | trapézový plech TR 150/280/0,88 |  | 150 | mm
| - | ocelová konstrukce ve spádu 3% (viz. Stavebně konstrukční řešení)
|  |  | ∑ | 572.9 | mm
S4 |  | Střešní plášť objektu č. 26
| - | fólie PVC-P k mechanickému kotvení ref. Dekplan 76 |  | 1.5 | mm
| - | ochranná geotextílie 120 g/m2 ref. Filtek V |  | 1 | mm
| - | OSB deska P+D |  | 25 | mm
| - | ocelové vaznice IPE220 |  | 220 | mm
| - | ocelová konstrukce ve spádu 3% (viz. Stavebně konstrukční řešení)
|  |  | ∑ | 247.5 | mm
S5 |  | Střešní plášť objektu č. 19 - severní přístavek
| - | fólie PVC-P k mechanickému kotvení ref. Dekplan 76 |  | 1.5 | mm
| - | ochranná geotextílie 120 g/m2 ref. Filtek V |  | 1 | mm
| - | desky z minerální vlny ref. Isover S (ʎ=0,039 W/m.K) |  | 60 | mm
| - | desky z minerální vlny ref. Isover LAM 50 (ʎ=0,041 W/m.K) |  | 180 | mm
| - | roznášecí deska OSB P+D |  | 25 | mm
| - | samolepící parozábrana z asf. modifik. pásu s Al vložkou |  | 0.4 | mm
a s nízkou požární zátěží ref. DACO-KSD-R
| - | asf. nátěr podkladu (vodou ředitelná emulze) ref. Dekprimer
| - | trapézový plech TR 85/280/0,88 |  | 85 | mm
| - | ocelová konstrukce ve spádu min. 3% (viz. Stavebně konstrukční řešení)
|  |  | ∑ | 352.9 | mm

## W-Stěny
STĚNY
pozn.: |  | _technický předpis montáže dle vybraného systému (výrobce) předá dodavatel k odsouhlasení GP _budou předány veškeré technické listy jednotlivých vrstev ke zhodnocení faktorů difúzního odporu
Ozn. |  | Název | Tloušťka
W1 |  | Obvodová stěna suterénní (OUT 1.PP)
| - | malba, dle TZ |  | mm
| - | jednovrstvá vápenosádrová kletovaná omítka | 10-15 | mm
| - | ŽB stěna (podrobně ve statické části) | 250 | mm
| - | penetrační nátěr ref. PENETRAL ALP
| - | pás z SBS modifikovaného asfaltu s nosnou vložkou ze skleněné tkaniny ref. GLASTEK 40 SPECIAL MINERAL | 4 | mm
| - | pás z SBS modifikovaného asfaltu s nosnou vložkou z polyesterové tkaniny ref. ELASTEK 40 SPECIAL MINERAL | 4
| - | tepel.izol., XPS ref. Styrodur 3035 CS, lepený PU | 80 | mm
| - | ochranná geotextilie 500g/m2
| - | zásyp |  | mm
W2 |  | Obvodová stěna prosklená fasáda
| - | malba, dle TZ
| - | tenkovrstvá omítka vč.výztuž.sítě
| - | porobetonové zdivo ref. Ytong P6-650 | 200 | mm
| - | zateplovací systém ETICS | 240 | mm
tepel.izol., MV ref. Isover TF, lepený, kotvený
| - | tenkovrstvá omítka vč.výztuž.sítě
| - | vzduchová mezera + LOP | 60 | mm
W2a |  | Obvodová stěna prosklená fasáda schodiště
| - | ocelová konstrukce schodiště
| - | vzduchová mezera + LOP | 60 | mm
W2b |  | Obvodová stěna prosklená fasáda schodiště + zákryt
| - | pohledová betonová stěrka
| - | zákryt SDK nebo plech
| - | tepel.izol., MV ref. Isover TF | 190 | mm
| - | vzduchová mezera + LOP | 60 | mm
W3 |  | Obvodová stěna mimo panely
| - | pohledová betonová stěrka
| - | porobetonové zdivo - přesné příčkovky ref. Ytong P2-500 | 150 | mm
| - | zateplovací systém ETICS | 280 | mm
tepel.izol., MV ref. Isover TF, lepený, kotvený
| - | plech vč. ocelového roštu
W4a |  | Obvodová stěna fasádní panel 240
| - | fasádní izolační panel (horizontální poloha) ref. Trimotherm FTV | 240 | mm
W4b |  | Obvodová stěna fasádní panel 150
| - | fasádní izolační panel (horizontální poloha) ref. Trimotherm FTV | 150 | mm
W5 |  | Obvodová stěna ŽB harfy
| - | pohledová betonová stěrka
| - | tepelně izolační desky ref. Ytong Multipor vč. lepidla | 150 | mm
| - | ŽB stěna (podrobně ve statické části) - pohledový beton z exteriéru | 300 | mm
W6 |  | Vnitřní stěna_malba/malba
| - | malba, dle TZ
| - | tenkovrstvá omítka vč.výztuž.sítě
| - | porobetonové zdivo - přesné příčkovky ref. Ytong P2-500 | 100,150 | mm
| - | tenkovrstvá omítka vč.výztuž.sítě
| - | malba, dle TZ
W6a |  | Vnitřní stěna s jednostranným keramickým obkladem
| - | keramický obklad | 10 | mm
| - | flexibilní lepidlo | 2 | mm
| - | hydroizolační stěrka na akrylátové bázi | 3 | mm
| - | porobetonové zdivo - přesné příčkovky ref. Ytong P2-500 | 100,150 | mm
| - | tenkovrstvá omítka vč.výztuž.sítě
| - | malba, dle TZ
W6b |  | Vnitřní stěna s oboustranným keramickým obkladem
| - | keramický obklad | 10 | mm
| - | flexibilní lepidlo | 2 | mm
| - | hydroizolační stěrka na akrylátové bázi | 3 | mm
| - | porobetonové zdivo - přesné příčkovky ref. Ytong P2-500 | 100,150 | mm
| - | hydroizolační stěrka na akrylátové bázi | 3 | mm
| - | flexibilní lepidlo | 2 | mm
| - | keramický obklad | 10 | mm
W6c |  | Vnitřní stěna v malba/nátěr
| - | malba, dle TZ
| - | tenkovrstvá omítka vč.výztuž.sítě
| - | porobetonové zdivo - přesné příčkovky ref. Ytong P2-500 | 150 | mm
| - | tenkovrstvá omítka vč.výztuž.sítě
| - | malba, dle TZ
| - | nátěr odolný vůči ropným látkám do v. 2,1 m
W6d |  | Vnitřní stěna v stěrka/nátěr
| - | pohledová betonová stěrka (hala)
| - | porobetonové zdivo - přesné příčkovky ref. Ytong P2-500 | 150 | mm
| - | tenkovrstvá omítka vč.výztuž.sítě
| - | malba, dle TZ
| - | olejový nátěr do v. 2,0 m
W6e |  | Vnitřní stěna v malba/nátěr
| - | malba, dle TZ
| - | tenkovrstvá omítka vč.výztuž.sítě
| - | porobetonové zdivo - přesné příčkovky ref. Ytong P2-500 | 150 | mm
| - | tenkovrstvá omítka vč.výztuž.sítě
| - | malba, dle TZ
| - | olejový nátěr do v. 2,0 m
W6f |  | Vnitřní stěna v stěrka/nátěr
| - | pohledová betonová stěrka (hala)
| - | porobetonové zdivo - přesné příčkovky ref. Ytong P2-500 | 150 | mm
| - | tenkovrstvá omítka vč.výztuž.sítě
| - | malba, dle TZ
W6g |  | Vnitřní stěna v malba/nátěr
| - | olejový nátěr do v. 2,0 m
| - | pohledová betonová stěrka (hala)
| - | porobetonové zdivo - přesné příčkovky ref. Ytong P2-500 | 150 | mm
| - | tenkovrstvá omítka vč.výztuž.sítě
| - | malba, dle TZ
W6h |  | Vnitřní stěna v stěrka/stěrka
| - | pohledová betonová stěrka (hala)
| - | porobetonové zdivo - přesné příčkovky ref. Ytong P2-500 | 150 | mm
| - | pohledová betonová stěrka (hala)
W7 |  | Vnitřní stěna garáž/vestavek_plech/malba
| - | plech vč. ocelového roštu
| - | tepel.izol., MV ref. Isover TF, lepený, kotvený | 200 | mm
| - | porobetonové zdivo - přesné příčkovky ref. Ytong P2-500 | 150 | mm
| - | tenkovrstvá omítka vč.výztuž.sítě
| - | malba, dle TZ
W7a |  | Vnitřní stěna v garáž/vestavek _ plech/keramický obklad
| - | plech vč. ocelového roštu
| - | tepel.izol., MV ref. Isover TF, lepený, kotvený | 200 | mm
| - | porobetonové zdivo - přesné příčkovky ref. Ytong P2-500 | 150 | mm
| - | hydroizolační stěrka na akrylátové bázi | 3 | mm
| - | flexibilní lepidlo | 2 | mm
| - | keramický obklad | 10 | mm
W7b |  | Vnitřní stěna garáž/vestavek_plech/nátěr
| - | plech vč. ocelového roštu
| - | tepel.izol., MV ref. Isover TF, lepený, kotvený | 200 | mm
| - | porobetonové zdivo - přesné příčkovky ref. Ytong P2-500 | 150 | mm
| - | pohledová betonová stěrka
| - | olejový nátěr do v. 2,0 m
W8 |  | Vnitřní stěna plech/plech
| - | plech kotvený k ocel. kci
| - | ocelová konstrukce vyplněná tepel. izol z MV | 150 | mm
| - | plech kotvený k ocel. kci
W9 |  | Vnitřní stěna - zákryt sloupu_doplnění mezi panely
| - | plech vč. ocelového roštu
| - | tepel. izol z MV | 180 | mm
| - | ocelový sloup (podrobně ve statické části)
W10 |  | Protipožární obklad ocelových sloupů
| - | malba, dle TZ
| - | 2x sádrokartonová deska RF 12,5 mm (kvalita povrchu Q2) | 25 | mm
| - | ocelový sloup (podrobně ve statické části)
W11 |  | Vnitřní stěna - SDK
| - | malba, TZ
| - | 2x sádrokartonová deska RB 12,5 mm (kvalita povrchu Q2) | 25 | mm
| - | svislé profily CW 100, vodorovné profily UW 100 | 100 | mm
| - | 2x sádrokartonová deska RB 12,5 mm (kvalita povrchu Q2) | 25 | mm
| - | pohledová betonová stěrka (hala)
W12 |  | Vnitřní stěna plech/plech
| - | plech
| - | porobetonové zdivo - přesné příčkovky ref. Ytong P2-500 | 150 | mm
| - | plech
W13 |  | Vnitřní fasádní panel/zdivo
| - | fasádní izolační panel (horizontální poloha) ref. Trimotherm FTV | 240 | mm
| - | porobetonové zdivo - přesné příčkovky ref. Ytong P2-500 | 150 | mm
| - | tenkovrstvá omítka vč.výztuž.sítě
| - | malba, dle TZ